## Veri
gun | % Iron Feed | % Silica Feed | % Iron Concentrate | % Silica Concentrate | Limit_Asimi
2017-03-10 | 55.38 | 17.21 | 66.6 | 1.74 | FALSE
2017-03-11 | 59.84 | 9.18 | 65.16 | 3.1 | FALSE
2017-03-12 | 58.94 | 11.27 | 65.4 | 2.74 | FALSE
2017-03-13 | 57.61 | 11.39 | 65.68 | 2.36 | FALSE
2017-03-14 | 59.23 | 9.98 | 64.72 | 3.26 | FALSE
2017-03-15 | 58.64 | 10.44 | 66.34 | 1.55 | FALSE
2017-03-16 | 57.63 | 12.48 | 65.97 | 2.01 | FALSE
2017-03-29 | 59.75 | 9.49 | 65.75 | 2.01 | FALSE
2017-03-30 | 60.97 | 8.59 | 64.87 | 3.18 | FALSE
2017-03-31 | 58.43 | 11.92 | 65.27 | 2.52 | FALSE
2017-04-01 | 59.72 | 9.22 | 64.03 | 3.11 | FALSE
2017-04-02 | 58.77 | 10.3 | 65.1 | 2.45 | FALSE
2017-04-03 | 54.94 | 16.35 | 63.83 | 3.23 | FALSE
2017-04-04 | 53.99 | 17.33 | 65.39 | 2.31 | FALSE
2017-04-05 | 55.88 | 14.96 | 65.2 | 2.29 | FALSE
2017-04-06 | 56.32 | 14.15 | 65.3 | 2.24 | FALSE
2017-04-07 | 56.22 | 13.94 | 65.06 | 2.53 | FALSE
2017-04-08 | 56.44 | 13.32 | 65.09 | 2.45 | FALSE
2017-04-09 | 56.22 | 13.78 | 65.9 | 1.72 | FALSE
2017-04-10 | 56.94 | 13.28 | 65.88 | 1.58 | FALSE
2017-04-11 | 57.03 | 12.48 | 65.39 | 1.73 | FALSE
2017-04-12 | 54.56 | 15.56 | 64.68 | 2.73 | FALSE
2017-04-13 | 55.66 | 14.21 | 65.19 | 2.37 | FALSE
2017-04-14 | 52.77 | 20.27 | 64.83 | 2.77 | FALSE
2017-04-15 | 53.59 | 18.31 | 65.07 | 2.35 | FALSE
2017-04-16 | 50.07 | 23.22 | 64.41 | 2.8 | FALSE
2017-04-17 | 51.77 | 19.93 | 64.8 | 2.3 | FALSE
2017-04-18 | 56.67 | 12.04 | 64.66 | 2.11 | FALSE
2017-04-19 | 57.09 | 12.93 | 63.83 | 2.92 | FALSE
2017-04-20 | 53.47 | 17.67 | 64.18 | 3.78 | TRUE
2017-04-21 | 53.73 | 17.11 | 64.22 | 3.31 | FALSE
2017-04-22 | 55.17 | 14.35 | 64.36 | 3.58 | TRUE
2017-04-23 | 55.17 | 14.35 | 63.41 | 4.56 | TRUE
2017-04-24 | 52.13 | 20.45 | 63.7 | 3.6 | TRUE
2017-04-25 | 48.57 | 27.3 | 66.27 | 1.51 | FALSE
2017-04-26 | 55.34 | 16.36 | 65.94 | 2.14 | FALSE
2017-04-27 | 57.42 | 13.17 | 65.13 | 2.67 | FALSE
2017-04-28 | 54.01 | 17.6 | 63.97 | 3.38 | FALSE
2017-04-29 | 55.08 | 16.63 | 65.6 | 1.94 | FALSE
2017-04-30 | 55.46 | 16.14 | 65.09 | 2.61 | FALSE
2017-05-01 | 53.01 | 20.15 | 65.32 | 2.66 | FALSE
2017-05-02 | 52.7 | 21.26 | 64.9 | 2.79 | FALSE
2017-05-03 | 57.01 | 13.28 | 64.16 | 2.85 | FALSE
2017-05-04 | 56.76 | 13.44 | 64.65 | 2.92 | FALSE
2017-05-05 | 54.6 | 17.14 | 64.49 | 3.67 | TRUE
2017-05-06 | 56.15 | 14.66 | 63.67 | 4.14 | TRUE
2017-05-07 | 53.65 | 19.76 | 65.42 | 2.92 | FALSE
2017-05-08 | 56.65 | 14.83 | 64.75 | 3.12 | FALSE
2017-05-09 | 55.3 | 16.63 | 64.71 | 3.23 | FALSE
2017-05-10 | 52.61 | 20.24 | 63.28 | 4.55 | TRUE
2017-05-11 | 52.61 | 20.24 | 65.39 | 2.69 | FALSE
2017-05-12 | 52.61 | 20.24 | 65.76 | 1.7 | FALSE
2017-05-13 | 63.55 | 6.84 | 64.39 | 2.58 | FALSE
2017-05-14 | 64.03 | 6.26 | 64.84 | 2.35 | FALSE
2017-05-15 | 64.03 | 6.26 | 63.98 | 2.94 | FALSE
2017-05-16 | 64.03 | 6.26 | 64.73 | 1.75 | FALSE
2017-05-17 | 64.03 | 6.26 | 64.86 | 2.9 | FALSE
2017-05-18 | 64.03 | 6.26 | 64.36 | 3.62 | TRUE
2017-05-19 | 64.03 | 6.26 | 63.85 | 3.05 | FALSE
2017-05-20 | 64.03 | 6.26 | 64.26 | 2.09 | FALSE
2017-05-21 | 64.03 | 6.26 | 64.38 | 2.62 | FALSE
2017-05-22 | 64.03 | 6.26 | 65 | 2.07 | FALSE
2017-05-23 | 64.03 | 6.26 | 64.75 | 2.37 | FALSE
2017-05-24 | 64.03 | 6.26 | 64.78 | 2.27 | FALSE
2017-05-25 | 64.03 | 6.26 | 65.72 | 1.29 | FALSE
2017-05-26 | 64.03 | 6.26 | 65.44 | 1.59 | FALSE
2017-05-27 | 64.03 | 6.26 | 66.24 | 1.33 | FALSE
2017-05-28 | 64.03 | 6.26 | 66.34 | 1.3 | FALSE
2017-05-29 | 64.03 | 6.26 | 66.55 | 1.25 | FALSE
2017-05-30 | 64.03 | 6.26 | 66.35 | 1.26 | FALSE
2017-05-31 | 64.03 | 6.26 | 66.31 | 1.48 | FALSE
2017-06-01 | 64.03 | 6.26 | 64.99 | 1.84 | FALSE
2017-06-02 | 64.03 | 6.26 | 65.49 | 1.6 | FALSE
2017-06-03 | 64.03 | 6.26 | 65.79 | 1.65 | FALSE
2017-06-04 | 64.03 | 6.26 | 66.48 | 1.35 | FALSE
2017-06-05 | 64.03 | 6.26 | 65.2 | 2.29 | FALSE
2017-06-06 | 64.03 | 6.26 | 64.52 | 2.43 | FALSE
2017-06-07 | 64.03 | 6.26 | 64.82 | 2.8 | FALSE
2017-06-08 | 64.03 | 6.26 | 65.84 | 1.32 | FALSE
2017-06-09 | 64.03 | 6.26 | 65.45 | 2.01 | FALSE
2017-06-10 | 64.03 | 6.26 | 65.37 | 1.89 | FALSE
2017-06-11 | 64.03 | 6.26 | 65.54 | 2.04 | FALSE
2017-06-12 | 64.03 | 6.26 | 65 | 2.14 | FALSE
2017-06-13 | 64.03 | 6.26 | 64.27 | 2.24 | FALSE
2017-06-14 | 64.03 | 6.26 | 64.97 | 2.49 | FALSE
2017-06-15 | 55.93 | 14.4 | 64.84 | 1.88 | FALSE
2017-06-16 | 61.32 | 5.73 | 65.42 | 1.53 | FALSE
2017-06-17 | 50.64 | 21.71 | 65.74 | 1.85 | FALSE
2017-06-18 | 49.89 | 21.92 | 64.91 | 1.86 | FALSE
2017-06-19 | 46.65 | 27.24 | 65.08 | 2.43 | FALSE
2017-06-20 | 51.51 | 19.38 | 64.5 | 2.9 | FALSE
2017-06-21 | 52.55 | 18.04 | 65.26 | 2.17 | FALSE
2017-06-22 | 50.47 | 21.72 | 66.03 | 1.69 | FALSE
2017-06-23 | 52.95 | 19.94 | 66.08 | 2.06 | FALSE
2017-06-24 | 52.81 | 19.07 | 66.14 | 1.51 | FALSE
2017-06-25 | 57.93 | 11.5 | 65.42 | 2.53 | FALSE
2017-06-26 | 53.27 | 19.02 | 65.03 | 2.6 | FALSE
2017-06-27 | 52.54 | 21.02 | 64.52 | 2.59 | FALSE
2017-06-28 | 50.28 | 23.88 | 65.29 | 1.93 | FALSE
2017-06-29 | 57.95 | 11.67 | 65.51 | 1.83 | FALSE
2017-06-30 | 50.44 | 24.34 | 65.27 | 2 | FALSE
2017-07-01 | 54.32 | 17.84 | 64.86 | 2.54 | FALSE
2017-07-02 | 55.52 | 14.39 | 65.36 | 1.99 | FALSE
2017-07-03 | 55.45 | 14.95 | 65.38 | 1.87 | FALSE
2017-07-04 | 54.57 | 15.19 | 64.9 | 1.7 | FALSE
2017-07-05 | 52.67 | 18.25 | 65.19 | 1.69 | FALSE
2017-07-06 | 48.03 | 26.61 | 64.82 | 3.67 | TRUE
2017-07-07 | 47.78 | 27.03 | 65.92 | 1.8 | FALSE
2017-07-08 | 55.45 | 15.71 | 65.65 | 1.67 | FALSE
2017-07-09 | 51.79 | 20.14 | 65.55 | 1.33 | FALSE
2017-07-10 | 55.69 | 14.84 | 65.17 | 1.91 | FALSE
2017-07-11 | 52.26 | 18.87 | 66.09 | 1.25 | FALSE
2017-07-12 | 52.15 | 18.54 | 65.41 | 1.31 | FALSE
2017-07-13 | 53.34 | 16.72 | 65.51 | 1.6 | FALSE
2017-07-14 | 55.58 | 14.48 | 64.58 | 2.97 | FALSE
2017-07-15 | 54.07 | 16.37 | 65.48 | 1.62 | FALSE
2017-07-16 | 54.69 | 15.92 | 65.72 | 1.58 | FALSE
2017-07-17 | 57.45 | 12.18 | 65.97 | 1.45 | FALSE
2017-07-18 | 59.21 | 9.18 | 65.58 | 1.78 | FALSE
2017-07-19 | 49.5 | 24.06 | 65.83 | 2.07 | FALSE
2017-07-20 | 49.01 | 24.69 | 65.5 | 1.88 | FALSE
2017-07-21 | 50.6 | 24.27 | 65.69 | 1.96 | FALSE
2017-07-22 | 51.98 | 20.76 | 65.08 | 2.21 | FALSE
2017-07-23 | 57.1 | 12.57 | 65.92 | 1.66 | FALSE
2017-07-24 | 57.46 | 10.94 | 65.75 | 2.11 | FALSE
2017-07-25 | 57.46 | 10.8 | 64.81 | 2.63 | FALSE
2017-07-26 | 57.46 | 10.8 | 65.44 | 1.78 | FALSE
2017-07-27 | 57.46 | 10.8 | 65.16 | 2.02 | FALSE
2017-07-28 | 57.46 | 10.8 | 65.3 | 2.31 | FALSE
2017-07-29 | 57.46 | 10.8 | 64.3 | 4.05 | TRUE
2017-07-30 | 57.46 | 10.8 | 65.6 | 2.27 | FALSE
2017-07-31 | 57.46 | 10.8 | 64.42 | 3.04 | FALSE
2017-08-01 | 57.46 | 10.8 | 65.44 | 2.08 | FALSE
2017-08-02 | 57.46 | 10.8 | 65.44 | 2.08 | FALSE
2017-08-03 | 55.42 | 14.92 | 65.46 | 2.03 | FALSE
2017-08-04 | 51.34 | 23.16 | 63.46 | 4.03 | TRUE
2017-08-05 | 55.09 | 15.36 | 64.49 | 2.85 | FALSE
2017-08-06 | 52.76 | 19.26 | 64.28 | 2.66 | FALSE
2017-08-07 | 49.04 | 24.98 | 65.03 | 1.3 | FALSE
2017-08-08 | 48.81 | 25.31 | 65.12 | 2 | FALSE
2017-08-09 | 48.81 | 25.31 | 64.53 | 2.46 | FALSE
2017-08-10 | 48.81 | 25.31 | 64.54 | 2.57 | FALSE
2017-08-11 | 48.81 | 25.31 | 65.68 | 1.63 | FALSE
2017-08-12 | 48.81 | 25.31 | 65.74 | 1.27 | FALSE
2017-08-13 | 48.81 | 25.31 | 65.15 | 2.1 | FALSE
2017-08-14 | 48.81 | 25.31 | 65.44 | 1.67 | FALSE
2017-08-15 | 55.5 | 14.7 | 64.93 | 1.99 | FALSE
2017-08-16 | 52.76 | 19.1 | 65.19 | 1.72 | FALSE
2017-08-17 | 55.53 | 13.32 | 65.27 | 1.19 | FALSE
2017-08-18 | 53.71 | 16.15 | 63.99 | 2.82 | FALSE
2017-08-19 | 47.72 | 25.78 | 64.38 | 3.45 | TRUE
2017-08-20 | 52.17 | 20.95 | 64.56 | 2.71 | FALSE
2017-08-21 | 52.29 | 21 | 65.18 | 1.83 | FALSE
2017-08-22 | 57.93 | 11.97 | 65.43 | 1.45 | FALSE
2017-08-23 | 55.12 | 15.96 | 64.73 | 2.1 | FALSE
2017-08-24 | 61.39 | 6.21 | 65.16 | 1.66 | FALSE
2017-08-25 | 58.09 | 10.72 | 65.35 | 1.74 | FALSE
2017-08-26 | 63.22 | 4.83 | 65.4 | 2.06 | FALSE
2017-08-27 | 58.69 | 9.51 | 65.69 | 1.52 | FALSE
2017-08-28 | 55.25 | 15.57 | 64.73 | 2.77 | FALSE
2017-08-29 | 54.77 | 16.6 | 64.06 | 3.1 | FALSE
2017-08-30 | 55.32 | 15.67 | 63.13 | 4.3 | TRUE
2017-08-31 | 53.03 | 19.74 | 64.42 | 2.46 | FALSE
2017-09-01 | 51.76 | 21.44 | 64.49 | 2.8 | FALSE
2017-09-02 | 54.31 | 17.63 | 64.54 | 2.48 | FALSE
2017-09-03 | 54.44 | 16.42 | 63.74 | 2.92 | FALSE
2017-09-04 | 54.22 | 14.71 | 63.64 | 3.22 | FALSE
2017-09-05 | 51.02 | 22.54 | 62.89 | 4.13 | TRUE
2017-09-06 | 50.71 | 20.98 | 64.82 | 2.34 | FALSE
2017-09-07 | 57 | 12.43 | 65.09 | 1.94 | FALSE
2017-09-08 | 59.42 | 8.27 | 65.18 | 1.91 | FALSE
2017-09-09 | 51.94 | 18.97 | 64.31 | 2.41 | FALSE

## Özet
Laboratuvar Analiz Özeti
Toplam gün sayısı: | 172
Ortalama % Silica Concentrate: | 2.32
Standart sapma: | 0.72
Hesaplanan limit (ort + 1.5×sapma): | 3.41
Limiti aşan gün sayısı: | 14
Limiti aşan gün oranı: | %8.1
AI Değerlendirmesi:
Raporunuza doğrudan ekleyebileceğiniz profesyonel kalite kontrol yorumu: "İncelenen dönemde ortalama %2,32 seviyesinde seyreden silika konsantrasyonunun, belirlenen %3,41 üst kontrol limitini dönemsel olarak aşarak yer yer %4,56 değerine kadar ulaştığı tespit edilmiştir. İstenmeyen bu sapmalar özellikle Nisan ve Mayıs aylarında yoğun bir kümelenme göstermiş, sakin geçen Haziran ayının ardından Ağustos ve Eylül aylarında proses kararsızlığı yeniden nüksetmiştir. Üründeki empürite artışının, beslenen tüvenan cevher karakteristiğindeki dalgalanmalardan veya flotasyon reaktif dozajındaki yetersizliklerden kaynaklandığı değerlendirilmektedir. Süreç kararlılığının yeniden tesisi için girdi cevher harmanlama kontrollerinin sıklaştırılması ve ayırma ünitesindeki işletme parametrelerinin ivedilikle optimize edilmesi önerilmektedir."